## Лист1
OILCHOICE.RU
Автомобиль | Renault Laguna 3
Обозначение двигателя | 1,5 dCi K9K780 110 л.с.
Параметры | метод, нормативный документ | норма | Petro-Canada DURON-E SYNTHETIC 5W-40 (SM/CJ-4) | Castrol EDGE 5W-40 (SN, C3, 229.51) | Castrol Vecton Long Drain 10W-40 E6/E9
Пробег на одометре на время пробы |  |  | 268500 км | 318000 км | 325000 км
Пробег на масле |  |  | 8116 км км | 6200 км | 7347 км
Вязкость кинематическая при 40 °С, мм2/с | ГОСТ 33-2000 | - | 92.2 |  | 105.4
Вязкость кинематическая при 100°С, мм2/с | ГОСТ 33-2000 | 12,5-16,3 | 14.4 | 13.6 | 14.1
Индекс вязкости | ГОСТ 25371 | - | 162 |  | 136
Щелочное число, мгКОН/г | ASTM D2896 | -
Щелочное число, мгКОН/г | ASTM D4739 | - | 4.7 |  | 4
Кислотное число, мгКОН/г | ASTM D4739 | - | 1.34 |  | 1.52
Температура всышки в закрытом тигеле, С | ГОСТ 6356-75 | 180
Зола сульфатная, % | ГОСТ 12417 | -
Содержание сажи, карат/миллилитр | ASTM E2412-04 |  | 25 |  | 33
Сульфатация, карат/миллилитр | ASTM E2412-04 |  | 23 | 20 | 23
Содержание воды, А/см | ASTM E2412-04 | <0,2 | 0
Содержание этиленгликоля, % | ASTM E2412-04 | <0,2 | 0
Содержание продуктов окисления, А/см | ASTM E2412-04 | <0,2 | 22 | 20 | 22
Содержание продуктов нитрации, А/см | ASTM E2412-04 | <0,2 | 11 | 11 | 11
Содержание топлива, % |  |  | 0.12 | 0 | 0.1
Массовая доля элементов:
присадки:
молибден (Мо), мг/кг | ASTM D5185-09 | - | 10 | 8 | 196
фосфор (Р), мг/кг | ASTM D5185-09 | - | 1457 | 758 | 684
цинк (Zn), мг/кг | ASTM D5185-09 | - | 1648 | 800 | 745
барий (Ва), мг/кг | ASTM D5185-09 | - | 1 | 1 | 0
бор (В), мг/кг | ASTM D5185-09 | - | 57 | 6 | 281
магний (Mg), мг/кг | ASTM D5185-09 | - | 106 | 114 | 541
кальций (Са), мг/кг | ASTM D5185-09 | - | 3192 | 1687 | 1544
продукты износа
олово (Sn), мг/кг | ASTM D5185-09 | <5 | 0 | 0 | 0
свинец (РЬ), мг/кг | ASTM D5185-09 | <10 | 0 | 0 | 1
алюминий (AI), мг/кг | ASTM D5185-09 | <10 | 8 | 8 | 6
железо (Fe), мг/кг | ASTM D5185-09 | <30 | 47 | 55 | 29
хром (Сr), мг/кг | ASTM D5185-09 | <5 | 1 | 1 | 1
медь (Сu), мг/кг | ASTM D5185-09 | <50 | 2 | 20 | 4
никель (Ni) мг/кг | ASTM D5185-09 | <20 | 0 | 22 | 1
серебро (Ag) мг/кг | ASTM D5185-09 | <20 | 0 | 0 | 0
ванадий (V) мг/кг | ASTM D5185-09 | <20 | 0 | 0 | 0
титан (Ti) мг/кг | ASTM D5185-09 | <20 | 0 | 0 | 2
марганец (Mn) мг/кг | ASTM D5185-09 | <20 | - | - | -
загрязнения:
кремний (Si), мг/кг | ASTM D5185-09 | <20 | 13 | 5 | 8
натрий (Na), мг/кг | ASTM D5185-09 | <35 | 8 | 7 | 3
калий (К), мг/кг | ASTM D5185-09 | <35 | 5 | 7 | 1
Относительный износ |  |  | 9.184423 | 25 | 8.847148
Note on E50: поменять пробег на свой
Note on F50: поменять пробег на свой
Note on G50: поменять пробег на свой