## Лист1
OILCHOICE.RU
Масло | Lukoil Genesis Armortech 5W-30 A5/B5
Параметры | метод, нормативный документ | норма | PDS | паспорт продукцтии 474-1-08-15 | паспорт продукции 544-1-08-15 | паспорт продукции 418-1-10-15 | паспорт продукции 857-1-11-15 | Анализ свежего от 05 окт 2015
Вязкость кин. при 40 °С, мм2/с | ГОСТ 33-2000 | - | [5 empty] | 53.42
Вязкость кин. при 100°С, мм2/с | ГОСТ 33-2000 | 9,3-12,5 | 9.7 | 10.1 | 9.9 | 9.7 | 10.1 | 9.91
Индекс вязкости | ГОСТ 25371 | - | 179 | 175 | 175 | 176 | 176 | 175
Щелочное число, мгКОН/г | ASTM D2896 | - | 10 | 10 | 10 | 9.58 | 9.6 | 10
Кислотное число, мгКОН/г | ГОСТ 11362 | - | [5 empty] | 2.16
Зола сульфатная, % | ГОСТ 12417 | - | 1.05 | 0.9 | 0.9 | 1.1 | 1.2 | 1.21
Температура застывания, С⁰ | ГОСТ 20287 | - | -40 | -40 | -40 | -40 | -40 | -44
Температура вспышки С⁰ | ГОСТ 4333 | - | 223 | 212 | 212 | 226 | 222 | 232
Вязкость динамическая (CCS), мПас | ASTM D5293 | <6600 | 3259 | 3390 | 3390 | 3346 | 3415 | 3370
Вязкость динамическая (MRV), мПас |  | <60000 |  |  |  |  | 13800
Доля потерь на испарение NOACK, % | ASTM D5800 | <10 | 10 | 11 | 10.5 | 10.5 | 10.7 | 10.8
Массовая доля элементов:
молибден (Мо), мг/кг | ASTM D5185-09 | - | [5 empty] | 2
фосфор (Р), мг/кг | ASTM D5185-09 | - |  | 800 | 800 | 850 | 850 | 960
цинк (Zn), мг/кг | ASTM D5185-09 | - |  | 1040 | 1040 | 1030 | 1030 | 1086
барий (Ва), мг/кг | ASTM D5185-09 | - | [5 empty] | 0
бор (В), мг/кг | ASTM D5185-09 | - | [5 empty] | 76
магний (Mg), мг/кг | ASTM D5185-09 | - | [5 empty] | 13
кальций (Са), мг/кг | ASTM D5185-09 | - |  | 2650 | 2650 | 2580 | 2580 | 2764
продукты износа
олово (Sn), мг/кг | ASTM D5185-09 | <5
свинец (РЬ), мг/кг | ASTM D5185-09 | <10
алюминий (AI), мг/кг | ASTM D5185-09 | <10
железо (Fe), мг/кг | ASTM D5185-09 | <30
хром (Сr), мг/кг | ASTM D5185-09 | <5
медь (Сu), мг/кг | ASTM D5185-09 | <50
титан (Ti) мг/кг | ASTM D5185-09 | <20
загряднения:
кремний (Si), мг/кг | ASTM D5185-09 | <20 | [5 empty] | 5
натрий (Na), мг/кг | ASTM D5185-09 | <35 | [5 empty] | 4
калий (К), мг/кг | ASTM D5185-09 | <35 | [5 empty] | 1