## Лист1
OILCHOICE.RU
Масло | Lukoil Genesis Armortech 5W-40 API SN/229.5/RN710
Параметры | метод, нормативный документ | норма | PDS | паспорт продукцтии 369-1-08-15 | паспорт продукцтии 398-1-01-16 | Анализ свежего от 05 окт 2015
Вязкость кинематическая при 40 °С, мм2/с | ГОСТ 33-2000 | - |  |  |  | 81.92
Вязкость кинематическая при 100°С, мм2/с | ГОСТ 33-2000 | 12,5-16,3 | 13.4 | 13.88 | 13.2 | 13.93
Индекс вязкости | ГОСТ 25371 | - | 179 | 175 | 177 | 176
Щелочное число, мгКОН/г | ASTM D2896 | - | 9.8 | 9.87 | 9.6 | 10.24
Кислотное число, мгКОН/г | ГОСТ 11362 | - |  |  |  | 2.21
Зола сульфатная, % | ГОСТ 12417 | - | 0.94 | 1.2 | 1.1 | 1.16
Температура застывания, С⁰ | ГОСТ 20287 | - | -41 | -40 | -40 | -44
Температура вспышки С⁰ | ГОСТ 4333 | - | 237 | 214 | 226 | 236
Вязкость динамическая (CCS), мПас | ASTM D5293 | <6600 | 4846 | 5183 | 4590 | 5310
Вязкость динамическая (MRV), мПас |  | <60000 |  |  | 29800
Доля потерь на испарение NOACK, % | ASTM D5800 | <10 | 10 | 9.7 | 9.7 | 9.1
Массовая доля элементов:
молибден (Мо), мг/кг | ASTM D5185-09 | - |  |  |  | 2
фосфор (Р), мг/кг | ASTM D5185-09 | - |  | 1000 | 1020 | 979
цинк (Zn), мг/кг | ASTM D5185-09 | - |  | 1010 | 1120 | 1098
барий (Ва), мг/кг | ASTM D5185-09 | - |  |  |  | 0
бор (В), мг/кг | ASTM D5185-09 | - |  |  |  | 85
магний (Mg), мг/кг | ASTM D5185-09 | - |  |  |  | 16
кальций (Са), мг/кг | ASTM D5185-09 | - |  | 2690 | 2720 | 2822
продукты износа
олово (Sn), мг/кг | ASTM D5185-09 | <5 |  |  |  | 0
свинец (РЬ), мг/кг | ASTM D5185-09 | <10 |  |  |  | 0
алюминий (AI), мг/кг | ASTM D5185-09 | <10 |  |  |  | 1
железо (Fe), мг/кг | ASTM D5185-09 | <30 |  |  |  | 1
хром (Сr), мг/кг | ASTM D5185-09 | <5 |  |  |  | 0
медь (Сu), мг/кг | ASTM D5185-09 | <50 |  |  |  | 0
титан (Ti) мг/кг | ASTM D5185-09 | <20 |  |  |  | 0
загряднения:
кремний (Si), мг/кг | ASTM D5185-09 | <20 |  |  |  | 8
натрий (Na), мг/кг | ASTM D5185-09 | <35 |  |  |  | 2
калий (К), мг/кг | ASTM D5185-09 | <35 |  |  |  | 2