## Лист1
Аналоги MOBIL POLYREX EM для применения в подшипниках электродвигателя
Свойства и характеристики | MOBIL POLYREX EM | Petro-Canada PEERLESS LLG | Petro-Canada Synthetic EMB | Chevron SRI Grease | Chevron Black Pearl Grease EP | Лукойл Синтофлекс 2-100 | Rosneft Plastex S 100 Lithium Complex EP | Gazpromneft Grease HighSpeed EP 3 | Shell Gadus S5 V100 | Total ALTIS SH 2 | Sintec Multi Complex Grease HC 100 EP-2 | ROLF GREASE S9 LX 100 EP-2
Класс | NLGI 2 | NLGI 2 | NLGI 2 | NLGI 2 | NLGI 2 | NLGI 2 | NLGI 2 | NLGI 3 | NLGI 2 | NLGI 2 | NLGI 2 | NLGI 2
Тип загустителя | Полимочевина |  |  | Полимочевина | Полимочевина | литиевый | литий-комплекс | литий комплекс | литий-комплекс | Полимочевина | литий-комплекс | литий комплекс
Цвет | Синий | красный | голубой | темно-зеленый | черный | бежевый | красный | кремовый |  | бледно-желтый | красный | красный
Температура каплепадения, °C, ASTM D2265 | 260 | 314 | 309 | 243 | 245 | 260 | 240 | 250 | 260 | 260 | 280 | 280
Испытание на износ в 4-шариковой машине, диаметр пятна износа, мм, ASTM D2266 | 0.41 | 0.45 | 0.56 | - | 0.42 | 0.5 | 0.45 | - | - | - | - | 0.5
Вязкость при 100°C, базовое масло, мм2/с, ASTM D445 | 12.2 | 10.8 | 15.6 | 12.3 | 13.5 | - | - | - | 14 | - | - | -
Вязкость при 40°C, базовое масло, мм2/с, ASTM D445 | 115 | 100 | 114 | 116 | 154 | 100 | 100 | 45 | 100 | 80 | 100 | 100
Индекс вязкости, ASTM D2270 | 95 |  |  | 97 | 79 | - | - | - | - | - | - | -
Потери от вымывания водой при 79°C, % масс., ASTM D1264 | 1.9 | 1.2 |  | - | - | - |  | - |  | - | - | -
Вымывание водой, %, DIN 51807b | - |  |  | - | - | 6 |  | - |  | - | - | -
Срок службы при 177 C, часы, ASTM D3336 | 750 |  |  | 600 | - | - |  | - |  | - | - | -
Рабочая температура, мин, С | - | -20 | -40 | -30 | -20 | -50 | -50 | -40 | -50 | -40 | -50 | -50
Рабочая температура, макс., С | - | 200 | 170 | 177 | 160 | 180 | 160 | 140 | 150 | 180 | 160 | 160
Примечание |  |  |  |  | идеальна для роликовых подш
Про NLGI 3
Смазка Mobil Polyrex EM 103 особенно рекомендована для таких применений, как подшипники вертикального исполнения или очень крупные двигатели, для которых изготовителям оборудования может требоваться более густая смазка.