## Лист1
OILCHOICE.RU
Масло | Лукойл Люкс Синтетическое 5W-30 API SL/CF
Параметры | метод, нормативный документ | норма | PDS | паспорт продукции 495-1-02-15 | паспорт продукции 621-1-05-15 | Анализ свежего от 1 апреля 2013 | Анализ свежего от 18 августа 2015 | Анализ свежего от 04 июня 2015
Вязкость при 40 °С, мм2/с | ГОСТ 33-2000 | - | 55.2 |  |  | 67.93 | 53.59 | 55.68
Вязкость при 100°С, мм2/с | ГОСТ 33-2000 | 9,3-12,5 | 10.2 | 9.9 | 10.2 | 12.34 | 9.82 | 10.13
Индекс вязкости | ГОСТ 25371 | - | 173 | 175 | 175 | 182 | 172 | 172
Щелочное число, мгКОН/г | ASTM D2896 | - | 10.2 | 9.9 | 9.8 | 9 | 10.49 | 10.3
Кислотное число, мгКОН/г | ГОСТ 11362 | - |  |  |  | 2.57 | 2.28 | 2.17
Зола сульфатная, % | ГОСТ 12417 | - | 1 | 1.1 | 1.1 | 1.05 | 1.17 | 1.17
Температура застывания, С⁰ | ГОСТ 20287 | - | -40 | -40 | -42 | -44 | - | -44
Температура вспышки С⁰ | ГОСТ 4333 | - | 222 | 220 | 222 | 234 | 228 | 232
Вязкость динамическая (CCS), мПас | ASTM D5293 | <6600 | 4024 | 3264 | 3112 | 3314 | 3520 | 4040
Доля потерь на испарение NOACK, % | ASTM D5800 | <10 | 11 | 11 | 10.8 | 11.2 | - | 12.7
Содержание воды, % | ASTM E2412-04 | <0,2
Содержание этиленгликоля, % | ASTM E2412-04 | <0,2
Содержание продуктов окисления, А/см | ASTM E2412-04 | <0,2
Содержание продуктов нитрации, А/см | ASTM E2412-04 | <0,2
Массовая доля элементов:
молибден (Мо), мг/кг | ASTM D5185-09 | - |  |  |  | 0 | 2 | 2
фосфор (Р), мг/кг | ASTM D5185-09 | - |  | 990 | 800 | 889 | 971 | 939
цинк (Zn), мг/кг | ASTM D5185-09 | - |  | 1130 | 1070 | 973 | 1108 | 1061
барий (Ва), мг/кг | ASTM D5185-09 | - |  |  |  | 0 | 0 | 0
бор (В), мг/кг | ASTM D5185-09 | - |  |  |  | 59 | 70 | 70
магний (Mg), мг/кг | ASTM D5185-09 | - |  |  |  | 13 | 18 | 29
кальций (Са), мг/кг | ASTM D5185-09 | - |  | 2690 | 2750 | 2399 | 2824 | 2704
продукты износа
олово (Sn), мг/кг | ASTM D5185-09 | <5
свинец (РЬ), мг/кг | ASTM D5185-09 | <10
алюминий (AI), мг/кг | ASTM D5185-09 | <10
железо (Fe), мг/кг | ASTM D5185-09 | <30
хром (Сr), мг/кг | ASTM D5185-09 | <5
медь (Сu), мг/кг | ASTM D5185-09 | <50
титан (Ti) мг/кг | ASTM D5185-09 | <20
загрязнения:
кремний (Si), мг/кг | ASTM D5185-09 | <20 |  |  |  | 5 | 7 | 7
натрий (Na), мг/кг | ASTM D5185-09 | <35 |  |  |  | 1 | 4 | 4
калий (К), мг/кг | ASTM D5185-09 | <35 |  |  |  | 0 | 1 | 1